## Página1
|  | ESPESSURA (mm) | DENSIDADE(gm/cm^3) | AMOSTRA | AMOSTRA | AMOSTRA | Média Amostra | VAZIO | VAZIO | VAZIO | Vazio | TEMPO DE AMOSTRAGEM (s) | mu_over_rho
elemento | n_atomico | d | p | medida1_amostra | medida2_amostra | medida3_amostra | medida_media_amostra | medida1_vazio | medida2_vazio | medida3_vazio | vazio_media | t_amostragem | mu_over_rho
Al | 13 | 0.11 | 2.7 | 926 | 930.4 | 928.9 | 928.4333 | 1024.1 | 1029.8 | 1036.5 | 1030.133 | 10 | 3.49983
Fe | 26 | 0.05 | 7.87 | 251.1 | 247.9 | 260.4 | 253.1333 | 1034 | 1051 | 1036 | 1040.333 | 10 | 35.91817
Cu | 29 | 0.06 | 8.96 | 103.1 | 101.5 | 102.7 | 102.4333 | 1043 | 1045.5 | 1039.7 | 1042.733 | 10 | 43.16199
Zr | 40 | 0.05 | 6.5 | 648.9 | 644.8 | 636.8 | 643.5 | 1045 | 1064.3 | 1055 | 1054.767 | 10 | 15.2047
Nb | 41 | 0.16 | 8.57 | 324.3 | 310.7 | 316.2 | 317.0667 | 1046.1 | 1045.2 | 1043.6 | 1044.967 | 10 | 8.697697
Mo | 42 | 0.1 | 10.2 | 192.6 | 185 | 184.7 | 187.4333 | 1031.3 | 1038.4 | 1047.4 | 1039.033 | 10 | 16.79042
Ag | 47 | 0.05 | 10.49 | 338.4 | 351.8 | 349.4 | 346.5333 | 1047.4 | 1067.9 | 1069.5 | 1061.6 | 10 | 21.34516
In | 49 | 0.1 | 7.31 | 155.9 | 162.6 | 159 | 159.1667 | 1074.1 | 1071 | 1069.3 | 1071.467 | 10 | 26.08525
Al (tabelado) | 13 | 0.5 | 2.7 | 596.4 | 584.7 | 594.6 | 591.9 | 1070 | 1060.9 | 1060.8 | 1063.9 | 10 | 4.3434